## thyssen
Dimensiones y Caracteristicas de los Tubos
THYSSEN PLASTIC SOLUTION
- Fabricados Bajo Normas:
- para conducción de GAS: BRITISH GAS - GE N 1-129
Presiones Nominales de Trabajo en Kgs/cm2 (bar) - con Factor de Seguridad "C" 1,25:
Factor C: 1,25 | SDR 41 |  |  | SDR 33 |  |  | SDR 26 |  |  | SDR 21 |  |  | SDR 17 |  |  | SDR 13,6 |  |  | SDR 11
Tubos |  | ---- |  |  | 4.1 | bar |  | 5.2 | bar |  | 6.3 | bar |  | 8.1 | bar |  | 10.2 | bar |  | 12.5 | bar
en PE 80
Tubos |  | 4.1 | bar |  | 5.2 | bar |  | 6.3 | bar |  | 8.1 | bar |  | 10.2 | bar |  | 12.5 | bar |  | 16 | bar
en PE 100
Diámetros | SDR 41 |  |  | SDR 33 |  |  | SDR 26 |  |  | SDR 21 |  |  | SDR 17 |  |  | SDR 13.6 |  |  | SDR 11
Exteriores | espesor | diámetro | peso | espesor | diámetro | peso | espesor | diámetro | peso | espesor | diámetro | peso | espesor | diámetro | peso | espesor | diámetro | peso | espesor | diámetro | peso
| pared | interno |  | pared | interno |  | pared | interno |  | pared | interno |  | pared | interno |  | pared | interno |  | pared | interno
(mm) | (mm) | (mm) | (Kg/mt) | (mm) | (mm) | (Kg/mt) | (mm) | (mm) | (Kg/mt) | (mm) | (mm) | (Kg/mt) | (mm) | (mm) | (Kg/mt) | (mm) | (mm) | (Kg/mt) | (mm) | (mm) | (Kg/mt)
20 | --- | --- | --- | --- | --- | --- | --- | --- | --- | --- | --- | --- | --- | --- | --- | 1.8 | 16.4 | 0.107 | 1.9 | 16.2 | 0.112
25 | --- | --- | --- | --- | --- | --- | --- | --- | --- | --- | --- | --- | 1.8 | 21.4 | 0.137 | 1.9 | 21.2 | 0.144 | 2.3 | 20.4 | 0.171
32 | --- | --- | --- | --- | --- | --- | --- | --- | --- | --- | --- | --- | 1.9 | 28.2 | 0.187 | 2.4 | 27.2 | 0.232 | 3 | 26 | 0.272
40 | --- | --- | --- | --- | --- | --- | 1.8 | 36.4 | 0.227 | 1.9 | 36.2 | 0.239 | 2.4 | 35.2 | 0.295 | 3 | 34 | 0.356 | 3.7 | 32.6 | 0.43
50 | --- | --- | --- | --- | --- | --- | 2 | 46 | 0.314 | 2.4 | 45.2 | 0.374 | 3 | 44 | 0.453 | 3.8 | 42.4 | 0.549 | 4.6 | 40.8 | 0.666
63 | --- | --- | --- | 2 | 59 | 0.399 | 2.5 | 58 | 0.5 | 3 | 57 | 0.58 | 3.8 | 55.4 | 0.721 | 4.7 | 53.6 | 0.873 | 5.8 | 51.4 | 1.05
75 | --- | --- | --- | 2.3 | 70.4 | 0.551 | 2.9 | 69.2 | 0.6 | 3.6 | 67.8 | 0.828 | 4.5 | 66 | 1.02 | 5.6 | 63.8 | 1.24 | 6.8 | 61.4 | 1.47
90 | --- | --- | --- | 2.8 | 84.4 | 0.791 | 3.5 | 83 | 0.9 | 4.3 | 81.4 | 1.18 | 5.4 | 79.2 | 1.46 | 6.7 | 76.6 | 1.77 | 8.2 | 73.6 | 2.12
110 | --- | --- | --- | 3.4 | 103.2 | 1.17 | 4.2 | 101.6 | 1.4 | 5.3 | 99.4 | 1.77 | 6.6 | 96.8 | 2.17 | 8.1 | 93.8 | 2.62 | 10 | 90 | 3.14
125 | --- | --- | --- | 3.9 | 117.2 | 1.51 | 4.8 | 115.4 | 1.8 | 6 | 113 | 2.27 | 7.4 | 110.2 | 2.76 | 9.2 | 106.6 | 3.37 | 11.4 | 102.2 | 4.08
160 | 4 | 152 | 2 | 4.9 | 150.2 | 2.42 | 6.2 | 147.6 | 2.9 | 7.7 | 144.6 | 3.72 | 9.5 | 141 | 4.52 | 11.8 | 136.4 | 5.5 | 14.6 | 130.8 | 6.67
180 | 4.4 | 171.2 | 2.49 | 5.5 | 169 | 3.07 | 6.9 | 166.2 | 3.7 | 8.6 | 162.8 | 4.67 | 10.7 | 158.6 | 5.71 | 13.3 | 153.4 | 6.98 | 16.4 | 147.2 | 8.42
200 | 4.9 | 190.2 | 3.05 | 6.2 | 187.6 | 3.84 | 7.7 | 184.6 | 4.6 | 9.6 | 180.8 | 5.78 | 11.9 | 176.2 | 7.05 | 14.7 | 170.6 | 8.56 | 18.2 | 163.6 | 10.4
225 | 5.5 | 214 | 3.86 | 6.9 | 211.2 | 4.77 | 8.6 | 207.8 | 5.7 | 10.8 | 203.4 | 7.3 | 13.4 | 198.2 | 8.93 | 16.6 | 191.8 | 10.9 | 20.5 | 184 | 13.1
250 | 6.2 | 237.6 | 4.83 | 7.7 | 234.6 | 5.92 | 9.6 | 230.8 | 7.1 | 11.9 | 226.2 | 8.93 | 14.8 | 220.4 | 11 | 18.4 | 213.2 | 13.4 | 22.7 | 204.6 | 16.2
280 | 6.9 | 266.2 | 5.98 | 8.6 | 262.8 | 7.4 | 10.7 | 258.6 | 8.9 | 13.4 | 253.2 | 11.3 | 16.6 | 246.8 | 13.7 | 20.6 | 238.8 | 16.8 | 25.4 | 229.2 | 20.3
315 | 7.7 | 299.6 | 7.52 | 9.7 | 295.6 | 9.37 | 12.1 | 290.8 | 11.3 | 15 | 285 | 14.2 | 18.7 | 277.6 | 17.4 | 23.2 | 268.6 | 21.2 | 28.6 | 257.8 | 25.6
355 | 8.7 | 337.6 | 9.55 | 10.9 | 333.2 | 11.8 | 13.6 | 327.8 | 14.3 | 16.9 | 321.2 | 18 | 21.1 | 312.8 | 22.1 | 26.1 | 302.8 | 26.9 | 32.2 | 290.6 | 32.5
400 | 9.8 | 380.4 | 12.1 | 12.3 | 375.4 | 15.1 | 15.3 | 369.4 | 18.1 | 19.1 | 361.8 | 22.9 | 23.7 | 352.6 | 28 | 29.4 | 341.2 | 34.1 | 36.3 | 327.4 | 41.3
450 | 11 | 428 | 15.3 | 13.8 | 422.4 | 19 | 17.2 | 415.6 | 22.9 | 21.5 | 407 | 28.9 | 26.7 | 396.6 | 35.4 | 33.1 | 383.8 | 43.2 | 40.9 | 368.2 | 52.3
560 | 13.7 | 532.6 | 23.6 | 17.2 | 525.6 | 29.4 | 21.4 | 517.2 | 35.5 | 26.7 | 506.6 | 44.7 | 33.2 | 493.6 | 54.8 | 41.2 | 477.6 | 66.9 | 50.8 | 458.4 | 80.8
630 | 15.4 | 599.2 | 29.9 | 19.3 | 591.4 | 37.1 | 24.1 | 581.8 | 44.9 | 30 | 570 | 56.4 | 37.4 | 555.2 | 69.4 | 46.3 | 537.4 | 84.6 | 57.2 | 515.6 | 102
710 | 17.4 | 675.2 | 38.1 | 21.8 | 666.4 | 47.4 | 27.2 | 655.6 | 58.6 | 33.8 | 676.2 | 37 | 41.8 | 668.2 | 45.5 | 54.6 | 655.4 | 58.8 | 64.5 | 645.5 | 69
800 | 19.6 | 760.8 | 48.3 | 24.5 | 751 | 60 | 30.6 | 738.8 | 74.3 | 38.1 | 761.9 | 47 | 47.1 | 752.9 | 57.7 | 61.5 | 738.5 | 74.7 | 72.7 | 727.3 | 87.6
900 | 22 | 856 | 61 | 27.6 | 844.8 | 76 | 34.4 | 831.2 | 94 | 42.9 | 857.1 | 59.5 | 52.9 | 847.1 | 73 | 69.2 | 830.8 | 94.5 | 81.8 | 818.2 | 110.9
SDR: | es un indicador de gran utilidad, utilizado internacionalmente, que define la relación entre el diámetro exterior y el espesor del tubo
SDR | = |  | DIAMETRO EXTERIOR
ESPESOR
http://www.estanciasdonroberto.com.ar/thyssen.htm
comercial@thyssenplastic.com